## Sheet1
| 0 | 1 | 2 | 3
0 | A | 铅钡 | 浅蓝 | 风化
1 | A | 铅钡 | 浅蓝 | 无风化
2 | A | 铅钡 | 浅蓝 | 风化
3 | A | 铅钡 | 浅蓝 | 风化
4 | A | 铅钡 | 浅蓝 | 风化
5 | A | 铅钡 | 浅蓝 | 风化
6 | A | 铅钡 | 浅蓝 | 无风化
7 | A | 铅钡 | 浅蓝 | 无风化
8 | A | 铅钡 | 浅蓝 | 无风化
9 | A | 铅钡 | 浅蓝 | 风化
10 | A | 铅钡 | 蓝绿 | 风化
11 | A | 铅钡 | 黑 | 风化
12 | A | 铅钡 | 黑 | 风化
13 | C | 铅钡 | 浅蓝 | 风化
14 | C | 铅钡 | 浅蓝 | 风化
15 | C | 铅钡 | 浅蓝 | 风化
16 | C | 铅钡 | 浅蓝 | 风化
17 | C | 铅钡 | 浅蓝 | 风化
18 | C | 铅钡 | 浅蓝 | 风化
19 | C | 铅钡 | 蓝绿 | 风化
20 | C | 铅钡 | 蓝绿 | 风化
21 | C | 铅钡 | 深绿 | 无风化
22 | C | 铅钡 | 深绿 | 风化
23 | C | 铅钡 | 深绿 | 风化
24 | C | 铅钡 | 深绿 | 无风化
25 | C | 铅钡 | 深绿 | 风化
26 | C | 铅钡 | 深绿 | 风化
27 | C | 铅钡 | 绿 | 无风化
28 | C | 铅钡 | 紫 | 风化
29 | C | 铅钡 | 紫 | 无风化
30 | C | 铅钡 | 紫 | 风化
31 | C | 铅钡 | 紫 | 无风化